## Лист2
Флюсы покровно-рафинирующие для Al и Al-Si
№ | наименование | назначение | цена общая, руб., с НДС за 1 кг
1 | FPR-B | Предназначен для снижения содержания алюминия в шлаке, рафинирования от газовых и неметаллических включений | 40
2 | FPR-B1 | Предназначен для снижения содержания алюминия в шлаке, рафинирования от газовых и неметаллических включений | 32
3 | FPR-F | Предназначен для плавки шлаков, стружки, банок, других низкосортных отходов в роторных наклонных печах и роторных печах с постоянной осью, предотвращение окисления алюминия при его плавке в печах любого типа. | 35
4 | FPR-F eco | Предназначен для плавки шлаков, стружки, банок, других низкосортных отходов в роторных наклонных печах и роторных печах с постоянной осью, предотвращение окисления алюминия при его плавке в печах любого типа. Без фтора. | 30
5 | SPF-1 | Предназначен для очистки сплавов от примесей щёлочных и щёлочно-земельных металлов, с рафинирующим, дегазирующим и легким модифицирующим эффектом. | 35
6 | FPR-R | Предназначен для снижения содержания неметаллических включений (оксидов) и уменьшения содержания газов в отливках. Образует сухой шлак с минимальным содержанием алюминия. Препарат обладает слабо модифицирующим эффектом. | 37
7 | FPR-R1 | Предназначен для снижения содержания неметаллических включений (оксидов) и уменьшения содержания газов в отливках. Образует сухой шлак с минимальным содержанием алюминия. | 30
8 | Арсал-Уни | Многофункциональный препарат для очистки (рафинирования), защиты от окисления поверхности, удаления шлака из Al и Al Si расплавов. Аналог Arsal 2120. | 80
9 | Арсал-Экстра | Предназначен для снижения оксидных включений и устранение газовой пористости в отливках. Образует сухой порошкообразный шлак, с минимальным содержанием алюминия, не прилипает к стенкам футеровки и тигля печи. Для деформируемых алюминиевых сплавов, литейных сплавов Al – Mg, Al – Сu при изготовлении качественных сплавов и отливок. Аналог PROBAT FLUSS AL 2126. | 150
10 | AL-PR1 | Универсальный высокоэффективный покровно-рафинирующий флюс, подходит для всех литейных силуминов. Снижает содержание оксидов и пленок,снижает пористость отливок. Аналог PROBAT FLUSS AL 224. | 100
11 | ALPR-2 | Универсальный покровно-рафинирующий флюс, подходит для всех алюминиевых сплавов. Снижает содержание оксидов и пленок,снижает пористость отливок. | 40
12 | Дегазал | Предназначен для снижения содержания газов, включая водород, растворенных в расплаве, а также для очистки расплава от неметаллических включений. Препарат применим для всех типов литейных и деформируемых сплавов на основе алюминия. При вводе препарата в расплав образуются пузырьки азота и происходит интенсивное бурление расплава. Выпускается в порошке и таблетированном виде. Аналог DEGASAL Т 200. | 160
13 | Дегазёр | Снижение содержания газов в металле, снижение пористости. | 135
Флюсы модифицирующие, рафинирующие для Al и Al-Si
№ | наименование | назначение | цена общая, руб., с НДС за 1 кг
1 | Микросал | Обеспечивает эффективное измельчение зерна алюминиевых сплавов, увеличивает пластичность сплавов, проводит очистку и дегазацию расплава. Выпускается в порошковом виде. | 160
2 | FP-Eut | Предназначен для измельчения микроструктуры, увеличения прочности отливок. Обеспечивает образование сухого шлака, модифицирование и рафинирование. Для доэвтектических и эвтектических силуминов. | 140
3 | FPR-RM | Универсальный модифицирующий и рафинирующий флюс. Обеспечивает образование сухого шлака, модифицирование и рафинирование. | 60
Специальные флюсы для очистки футеровки.
№ | наименование | назначение | цена общая, руб., с НДС за 1 кг
1 | AKF-A | Специальный флюс «AKF-A» предназначен для очистки футеровки всех типов от настыли и шлаковых наростов. | 30
2 | AKF-A+ | Специальный флюс «AKF-A+» предназначен для размягчения алюминиевых настылей и шлаковых наростов в карманах печей и футеровки. | 50